## 24
3.41 特定家庭用機器再商品化等実施状況
| 平成21年度 |  |  |  |  | 平成22年度
| エアコン | テレビ |  | 冷蔵庫・冷凍庫 | 洗濯機・衣類乾燥機 | エアコン | テレビ |  | 冷蔵庫・冷凍庫 | 洗濯機・衣類乾燥機
|  | ブラウン管式 | 液晶・プラズマ式 |  |  |  | ブラウン管式 | 液晶・プラズマ式
指定引取場所での引取台数[千台] | 2154 | 10320 | 218 | 3007 | 3087 | 3142 | 17368 | 654 | 3400 | 3136
再商品化処理台数[千台] | 2114 | 9213 | 179 | 2979 | 3031 | 3071 | 15607 | 564 | 3381 | 3162
再商品化等処理重量[トン](A) | 88530 | 269145 | 2625 | 181511 | 102308 | 127850 | 434983 | 7000 | 210272 | 108555
再商品化重量[トン](B) | 78069 | 232475 | 1963 | 136569 | 87795 | 112848 | 373899 | 5549 | 159836 | 93816
再商品化率[%](B÷A×100) | 88% | 86% | 74% | 75% | 85% | 88% | 85% | 79% | 76% | 86%
製品の部品または材料として利用するものに有償または無償で譲渡しうる状態にした場合の当該部品および材料の総重量
| 平成21年度 |  |  |  |  | 平成22年度
| エアコン | テレビ |  | 冷蔵庫・冷凍庫 | 洗濯機・衣類乾燥機 | エアコン | テレビ |  | 冷蔵庫・冷凍庫 | 洗濯機・衣類乾燥機
|  | ブラウン管式 | 液晶・プラズマ式 |  |  |  | ブラウン管式 | 液晶・プラズマ式
鉄[トン] | 25160 | 27188 | 925 | 77045 | 46200 | 35628 | 43737 | 2709 | 88121 | 48015
銅[トン] | 5917 | 9541 | 31 | 2269 | 1514 | 8367 | 15153 | 90 | 2895 | 1785
アルミニウム[トン] | 9927 | 93 | 132 | 538 | 941 | 14395 | 218 | 290 | 1479 | 1257
非鉄・鉄など混合物[トン] | 27448 | 1812 | 34 | 22770 | 12047 | 40238 | 2636 | 102 | 25887 | 13216
ブラウン管ガラス[トン] | ― | 137644 | ― | ― | ― | ― | 217846 | ― | ― | ―
その他[トン] | 9617 | 56197 | 841 | 33947 | 27093 | 14220 | 94309 | 2358 | 41454 | 29543
総重量[トン] | 78069 | 232475 | 1963 | 136569 | 87795 | 112848 | 373899 | 5549 | 159836 | 93816
冷媒として使用されていたフロン類の回収重量、破壊重量
| 平成21年度 |  |  | 平成22年度
| エアコン | 冷蔵庫・冷凍庫 | 洗濯機・衣類乾燥機 | エアコン | 冷蔵庫・冷凍庫 | 洗濯機・衣類乾燥機
冷媒として使用されていたフロン類の回収重量[kg] | 1304142 | 319896 | 847 | 1870472 | 357145 | 1370
冷媒として使用されていたフロン類の破壊重量[kg] | 1292694 | 315323 | 818 | 1855076 | 353175 | 1307
断熱材に含まれる液化回収したフロン類の回収重量、破壊重量
|  |  |  | 平成21年度 |  | 平成22年度
|  |  |  | 冷蔵庫・冷凍庫 |  | 冷蔵庫・冷凍庫
断熱材に含まれる液化回収したフロン類の回収重量[kg] |  |  |  | 543502 |  | 577217
断熱材に含まれる液化回収したフロン類の破壊重量[kg] |  |  |  | 514701 |  | 562607
出典：（財）家電製品協会「家電メーカー各社による家電リサイクル実績の公表について」