## 29
4.40 特定家庭用機器再商品化等実施状況（その１） | [14 empty] | 4.40 特定家庭用機器再商品化等実施状況（その２）
[14 empty] | 製品の部品または材料として利用するものに有償または無償で譲渡しうる状態にした場合の当該部品および材料の総重量 | 冷媒として使用されていたフロン類の回収重量、破壊重量 |  |  |  | 断熱材に含まれる液化回収したフロン類の回収重量、破壊重量
|  |  | 指定引取場所での 引取台数[千台] | 再商品化処理台数 [千台] | 再商品化等処理重量 [t](A) | 再商品化重量 [t](B) | 再商品化率[%] (B÷A×100) | 鉄[t] | 銅[t] | アルミニウム [t] | 非鉄・鉄など 混合物[t] | ブラウン管 ガラス[t] | その他[t] | 総重量[t] |  |  | 冷媒として使用されていたフロン類の回収重量[kg] | 冷媒として使用されていたフロン類の破壊重量[kg] |  |  | 断熱材に含まれる液化回収したフロン類の回収重量[kg] | 断熱材に含まれる液化回収したフロン類の破壊重量[kg]
平成15年度 | エアコン |  | 1584 | 1579 | 69686 | 57058 | 81% | 23219 | 3432 | 1136 | 26831 | ― | 2439 | 57058 | 平成15年度 | エアコン | 860496 | - | 平成18年度 | 冷蔵庫・冷凍庫 | 592511 | 589832
| テレビ |  | 3550 | 3549 | 96435 | 76025 | 78% | 8013 | 3602 | 183 | 767 | 55975 | 7481 | 76025 |  | 冷蔵庫・冷凍庫 | 286646 | -
| 冷蔵庫 |  | 2664 | 2653 | 153531 | 97119 | 63% | 68417 | 1113 | 293 | 18179 | ― | 9115 | 97119 | 16 | エアコン | 994732 | 976479 | 19 | 冷蔵庫・冷凍庫 | 574535 | 562020
| 洗濯機 |  | 2662 | 2656 | 80169 | 52288 | 65% | 35120 | 644 | 263 | 9894 | ― | 6365 | 52288 |  | 冷蔵庫・冷凍庫 | 310915 | 312257
16 | エアコン |  | 1814 | 1809 | 79044 | 64939 | 82% | 25878 | 4137 | 1340 | 30396 | ― | 3185 | 64939 | 17 | エアコン | 1122462 | 1117923 | 20 | 冷蔵庫・冷凍庫 | 556754 | 554472
| テレビ |  | 3786 | 3777 | 103200 | 83868 | 81% | 8167 | 3825 | 123 | 1100 | 60818 | 9823 | 83868 |  | 冷蔵庫・冷凍庫 | 310701 | 309734
| 冷蔵庫・冷凍庫 |  | 2801 | 2807 | 161131 | 103546 | 64% | 71608 | 1267 | 380 | 19401 | ― | 10888 | 103546 | 18 | エアコン | 1043778 | 1047979 | 21 | 冷蔵庫・冷凍庫 | 543502 | 514701
| 洗濯機 |  | 2813 | 2791 | 85764 | 58710 | 68% | 37668 | 789 | 435 | 10893 | ― | 8903 | 58710 |  | 冷蔵庫・冷凍庫 | 297619 | 297868
17 | エアコン |  | 1989 | 1990 | 85814 | 72585 | 84% | 26200 | 5490 | 2228 | 33925 | ― | 4742 | 72585 | 19 | エアコン | 1089423 | 1084342 | 22 | 冷蔵庫・冷凍庫 | 577217 | 562607
| テレビ |  | 3857 | 3852 | 107993 | 83530 | 77% | 8678 | 4068 | 192 | 1035 | 53727 | 15830 | 83530 |  | 冷蔵庫・冷凍庫 | 298544 | 298145
| 冷蔵庫・冷凍庫 |  | 2820 | 2807 | 162419 | 108284 | 66% | 70931 | 1309 | 384 | 20661 | ― | 14999 | 108284 | 20 | エアコン | 1166887 | 1170356 | 23 | 冷蔵庫・冷凍庫 | 433566 | 421381
| 洗濯機 |  | 2952 | 2950 | 92801 | 69664 | 75% | 39225 | 1016 | 520 | 13713 | ― | 15190 | 69664 |  | 冷蔵庫・冷凍庫 | 299118 | 301307
18 | エアコン |  | 1828 | 1835 | 77655 | 66791 | 86% | 23910 | 5031 | 2023 | 30275 | ― | 5552 | 66791 | 21 | エアコン | 1304142 | 1292694 | 24 | 冷蔵庫・冷凍庫 | 405387 | 397447
| テレビ |  | 4127 | 4094 | 117849 | 91092 | 77% | 11620 | 4456 | 85 | 892 | 52394 | 21645 | 91092 |  | 冷蔵庫・冷凍庫 | 319896 | 315323
| 冷蔵庫・冷凍庫 |  | 2716 | 2709 | 157106 | 112106 | 71% | 67042 | 1722 | 268 | 20312 | ― | 22762 | 112106 |  | 洗濯機・衣類乾燥機 | 847 | 818 | 25 | 冷蔵庫・冷凍庫 | 432354 | 420404
| 洗濯機 |  | 2943 | 2951 | 94652 | 74854 | 79% | 39857 | 1050 | 544 | 14018 | ― | 19385 | 74854 | 22 | エアコン | 1870472 | 1855076
19 | エアコン |  | 1890 | 1872 | 78715 | 68861 | 87% | 23729 | 5076 | 8634 | 24453 | ― | 6969 | 68861 |  | 冷蔵庫・冷凍庫 | 357145 | 353175 | 26 | 冷蔵庫・冷凍庫 | 392367 | 386262
| テレビ |  | 4613 | 4542 | 134283 | 115563 | 86% | 13881 | 4951 | 73 | 1199 | 68269 | 27190 | 115563 |  | 洗濯機・衣類乾燥機 | 1370 | 1307
| 冷蔵庫・冷凍庫 |  | 2725 | 2724 | 159763 | 116683 | 73% | 68435 | 1994 | 325 | 20188 | ― | 25741 | 116683 | 23 | エアコン | 1477875 | 1466194 | 27 | 冷蔵庫・冷凍庫 | 333840 | 325779
| 洗濯機 |  | 2884 | 2879 | 94101 | 77231 | 82% | 40755 | 1240 | 612 | 12915 | ― | 21709 | 77231 |  | 冷蔵庫・冷凍庫 | 284360 | 282469
20 | エアコン |  | 1968 | 1968 | 82746 | 73698 | 89% | 24403 | 5406 | 9344 | 25696 | ― | 8849 |  |  | 洗濯機・衣類乾燥機 | 2523 | 2400
| テレビ |  | 5365 | 5210 | 156546 | 139476 | 89% | 15800 | 5719 | 77 | 1448 | 83749 | 32683 |  | 24 | エアコン | 1478610 | 1469477
| 冷蔵庫・冷凍庫 |  | 2746 | 2733 | 163056 | 121331 | 74% | 70095 | 2401 | 414 | 20293 | ― | 28128 |  |  | 冷蔵庫・冷凍庫 | 277886 | 274984
| 洗濯機 |  | 2821 | 2818 | 94010 | 79894 | 84% | 41524 | 1605 | 789 | 11360 | ― | 24616 |  |  | 洗濯機・衣類乾燥機 | 3399 | 3226
21 | エアコン |  | 2154 | 2114 | 88530 | 78069 | 88% | 25160 | 5917 | 9927 | 27448 | ― | 9617 | 78069 | 25 | エアコン | 1726110 | 1700328
| テレビ | ブラウン管 | 10320 | 9213 | 269145 | 232475 | 86% | 27188 | 9541 | 93 | 1812 | 137644 | 56197 | 232475 |  | 冷蔵庫・冷凍庫 | 292057 | 286221
|  | 液晶・ﾌﾟﾗｽﾞﾏ式 | 218 | 179 | 2625 | 1963 | 74% | 925 | 31 | 132 | 34 | ― | 841 | 1963 |  | 洗濯機・衣類乾燥機 | 6756 | 6519
| 冷蔵庫・冷凍庫 |  | 3007 | 2979 | 181511 | 136569 | 75% | 77045 | 2269 | 538 | 22770 | ― | 33947 | 136569 | 26 | エアコン | 1576865 | 1040914
| 洗濯機・衣類乾燥機 |  | 3087 | 3031 | 102308 | 87795 | 85% | 46200 | 1514 | 941 | 12047 | ― | 27093 | 87795 |  | 冷蔵庫・冷凍庫 | 247927 | 189409
22 | エアコン |  | 3142 | 3071 | 127850 | 112848 | 88% | 35628 | 8367 | 14395 | 40238 | ― | 14220 | 112848 |  | 洗濯機・衣類乾燥機 | 11815 | 11438
| テレビ | ブラウン管 | 17368 | 15607 | 434983 | 373899 | 85% | 43737 | 15153 | 218 | 2636 | 217846 | 94309 | 373899 | 27 | エアコン | 1504769 | 387728
|  | 液晶・ﾌﾟﾗｽﾞﾏ式 | 654 | 564 | 7000 | 5549 | 79% | 2709 | 90 | 290 | 102 | ― | 2358 | 5549 |  | 冷蔵庫・冷凍庫 | 210076 | 103021
| 冷蔵庫・冷凍庫 |  | 3400 | 3381 | 210272 | 159836 | 76% | 88121 | 2895 | 1479 | 25887 | ― | 41454 | 159836 |  | 洗濯機・衣類乾燥機 | 14654 | 11182
| 洗濯機・衣類乾燥機 |  | 3136 | 3162 | 108555 | 93816 | 86% | 48015 | 1785 | 1257 | 13216 | ― | 29543 | 93816 | 資料：（財）家電製品協会「家電メーカー各社による家電リサイクル実績の公表について」より作成
23 | エアコン |  | 2341 | 2372 | 98783 | 88566 | 89% | 26972 | 6445 | 11184 | 31615 | ― | 12350 | 88566
| テレビ | ブラウン管 | 7866 | 10622 | 284439 | 226392 | 79% | 28482 | 10154 | 172 | 1782 | 122452 | 63350 | 226392
|  | 液晶・ﾌﾟﾗｽﾞﾏ式 | 599 | 648 | 9707 | 8064 | 83% | 3814 | 112 | 406 | 87 | ― | 3645 | 8064
| 冷蔵庫・冷凍庫 |  | 2843 | 2836 | 175723 | 139090 | 79% | 73167 | 2374 | 1242 | 21867 | ― | 40440 | 139090
| 洗濯機・衣類乾燥機 |  | 3151 | 3095 | 107363 | 93699 | 87% | 47660 | 1776 | 1332 | 12901 | ― | 30030 | 93699
24 | エアコン |  | 2359 | 2358 | 97909 | 89206 | 91% | 27887 | 6546 | 10372 | 30178 | ― | 14223 | 89206
| テレビ | ブラウン管 | 2282 | 2467 | 67401 | 55522 | 82% | 6920 | 2476 | 58 | 481 | 30908 | 14679 | 55522
|  | 液晶・ﾌﾟﾗｽﾞﾏ式 | 491 | 483 | 9253 | 8053 | 87% | 3483 | 93 | 400 | 91 | ― | 3986 | 8053
| 冷蔵庫・冷凍庫 |  | 2919 | 2925 | 183467 | 147180 | 80% | 77121 | 2795 | 1104 | 21682 | ― | 44478 | 147180
| 洗濯機・衣類乾燥機 |  | 3145 | 3108 | 109992 | 95606 | 86% | 48750 | 1743 | 1412 | 12749 | ― | 30952 | 95606
25 | エアコン |  | 2961 | 2721 | 112769 | 103434 | 91% | 31847 | 7434 | 12124 | 34711 | ― | 17318 | 103434
| テレビ | ブラウン管 | 2042 | 1987 | 54266 | 43245 | 79% | 5623 | 1917 | 51 | 394 | 23176 | 12084 | 43245
|  | 液晶・ﾌﾟﾗｽﾞﾏ式 | 698 | 660 | 13122 | 11743 | 89% | 4857 | 122 | 546 | 149 | ― | 6069 | 11743
| 冷蔵庫・冷凍庫 |  | 3432 | 3224 | 205607 | 164909 | 80% | 83698 | 3449 | 1297 | 24810 | ― | 51655 | 164909
| 洗濯機・衣類乾燥機 |  | 3599 | 3446 | 125821 | 111416 | 88% | 55484 | 2088 | 1819 | 15170 | ― | 36855 | 111416
26 | エアコン |  | 2225 | 2465 | 102155 | 94213 | 92% | 28279 | 7435 | 10451 | 31415 | ― | 16633 | 94213
| テレビ | ブラウン管 | 1872 | 1849 | 49352 | 37446 | 75% | 5147 | 1791 | 34 | 398 | 18765 | 11311 | 37446
|  | 液晶・ﾌﾟﾗｽﾞﾏ式 | 847 | 834 | 16629 | 14806 | 89% | 6524 | 160 | 598 | 224 | ― | 7300 | 14806
| 冷蔵庫・冷凍庫 |  | 2775 | 2978 | 187654 | 150913 | 80% | 76131 | 3392 | 1280 | 22547 | ― | 47563 | 150913
| 洗濯機・衣類乾燥機 |  | 3142 | 3349 | 124195 | 110294 | 88% | 54674 | 2151 | 1943 | 14755 | ― | 36771 | 110294
27 | エアコン |  | 2335 | 2333 | 96370 | 89646 | 93% | 27166 | 6652 | 8308 | 31025 | ― | 16495 | 89646
| テレビ | ブラウン管 | 1551 | 1708 | 43703 | 32258 | 73% | 4695 | 1647 | 28 | 231 | 15838 | 9819 | 32258
|  | 液晶・ﾌﾟﾗｽﾞﾏ式 | 1033 | 1061 | 21177 | 18988 | 89% | 9022 | 236 | 756 | 346 | ― | 8628 | 18988
| 冷蔵庫・冷凍庫 |  | 2799 | 2799 | 173861 | 142586 | 82% | 70635 | 3436 | 1198 | 20298 | ― | 47019 | 142586
| 洗濯機・衣類乾燥機 |  | 3139 | 3109 | 117726 | 106904 | 90% | 51332 | 2240 | 1995 | 13856 | ― | 37481 | 106904